## ТЗ
Приложение 7.1 к Блоку 7. Техническое задание
|  | СОГЛАСОВАНО |  |  | УТВЕРЖДАЮ
|  | Начальник Управления |  |  | Зам. Генерального директора
|  | ПБ, ОТ и ОС |  |  | по ПБ, ОТ и ОС
| ________________И.В. Башкаев |  |  |  | ________________С.Ю. Кондратьев
ПРИЛОЖЕНИЕ 7.1 К
ТЕХНИЧЕСКОМУ ЗАДАНИЮ НА ПОСТАВКУ СРЕДСТВ ЗАЩИТЫ РУК ДЛЯ ФИЛИАЛОВ ООО "РН-БУРЕНИЕ"
№ п. | Наименование закупки | Наименование СИЗ в закупке | БЕИ | Функциональные характеристики, назначение изделия | Подтверждающие соотвествие документы
1 | 2 | 3 | 4 | 5 | 6
1 | СИЗ различного назначения | Комбинезон для защиты от токсичных веществ из нетканых материалов | ШТ | Комбинезон ограниченного срока пользования из нетканых материалов для защиты от мелкодисперстной пыли, растворов кислот, щелочей, нефти, нефтепродуктов, аэрозолей красок, масел, спиртов. Конструктивные особенности: материал - Tyvek (либо аналог), плотность не менее 41г/м2, антистатическая обработка (EN1149). Материал должен обладать высочайшей степенью инфекционной защиты, обеспечивать защиту от масел, от загрязнения нефтепродуктами при работе в условиях разливов нефти и нефтепродуктов, разбрызгивания нефти при ликвидации последствий аварий, возможного воздействия жидких химических веществ только в виде отдельных брызг, жидких аэрозолей или падающих с низким давлением капель, для защиты от которых не требуются непронецаемыематериалы, а также работы в атмосферезапыленности. Комбинезон должен иметь центральную застежку, капюшон, защитные клапаны и эластичную ленту по линии лицевого выреза, в области запястий и щиколоток. Комбинезон должен иметь следующую маркировку, в соответствии с классификацией защитной одежды по EN/ISO 13982-2 и EN 13034 : TYPE 5 (защита от сухих веществ), TYPE 6 (защита от легких брызг). Комбинезон ограниченного срока использования для защиты от жидких химических веществ (тип 6) должен быть устойчивым к агрессивным средам: по 30% по H2SO4, не менее 480 мин; по 10% раствор NaOH, не менее 480 мин., а также быть устойчивым к проколу.Обязательно предоставить подтверждение соответствия: сертификация по ТР ТС 019, ГОСТ 12.4.279 (тип 3,4). Одновременно с подачей заявки на участие в закупке необходимо предоставить: 1.Фото продукции с описанием технических характеристик, заверенных руководителем.2.Акты опытно-производственных испытаний, проведенных в Обществе или в периметре Компании на объектах бурения или других объектах с аналогичными ООО "РН-Бурение" специальностями и условиями труда (I-III и IV, особый клим. пояса). Акты ОПИ предоставляются на СИЗ, предлагаемые впервые, которые ранее не поставлялись в филиалы Общества. | Обязательно иметь подтверждение соответствия: сертификация по ТР ТС 019/2011, ГОСТ 12.4.259 (тип 6)
2 | СИЗ различного назначения | Респираторы, маски, полумаски | ШТ | Респиратор предназначен: Защита от пыли до 12 ПДК, температурный режим -30 до +70. Респиратор, имеющий форму полумаски из фильтрующего негорючего материала должен: 1. Надежно фиксироваться на голове двумя или одной тесьмой, изготовленными из резины или ткани; 2. Иметь маркировку фильтрующей эффективности FFP2 (средняя) или FFP3 (высокая) по ГОСТ Р 12.4.191-99; 3. Обеспечивать защиту от нетоксичной пыли и туманов до 12 ПДК (FFP2) или до 50 ПДК (FFP3); 4. Оставаться работоспособным в температурном интервале от –30оС до +70оС. Респиратор в нерабочем положении должен иметь форму полумаски и быть снабжен клапаном выдоха. 1.Фото продукции с описанием технических характеристик, заверенных руководителем. | ТР ТС 019/2011, ТУ 14.12.30-002-22539449-2020
3 | СИЗ различного назначения | Фартук защитный из полимерных материалов | ШТ | Предназначен для защиты работающих от растворов кислот концентрации до 80% и щелочей до до 50%, от воды, нефти и нефтепродуктов, жиров и масел. Фартук должен защищать переднюю часть (в области груди, живота, бедер, коленей) и боковые части туловища, состоит из основной части и завязок. Места прикрепления завязок должны быть усилены: ПВХ заклепки. Длина фартука: не менее 120 см, ширина 90 см. Завязки: нейлон или синтетический материал, МБС.Обязательное подтверждение соответствия: ТР ТС 019, ГОСТ 12.4.029. | ТР ТС 019/2011, ГОСТ 12.4.029-76
4 | Примечание: | При подаче технической части предложения на каждую позицию, предлагаемую к поставке, формировать отдельный архив с подтверждающими документами (сетификаты/декларации, сертификационные протоколы, описание предлагемой продукции, акты ОПИ, проведенные в периметре Компании (обязательно, если продукция ранее не поставлялась в Общество), фото и пр.), архив должен иметь наименование, аналогичное позиции к закупки технического задания (ст. 5) , все копии документов, подтверждающих соответсвие продукции требованиям настоящего ТЗ, должны быть заверены поставщиком.
ТР ТС 019/2011
EN 420:2003+A1:2009
ГОСТ 12.4.252-2013
EN 388:2016
ГОСТ Р ЕН 1149-5-2008